## 2죠우척_변형개선
OUTER TIE ROD END — 구중심높이 불량 / 2죠우척 탄성변형 개선대책
품번: GKO1808계열 재질: S45C Q&T 척: 2죠우 유압척 작성: 2026-05-15
① 불량 현황
항목 | SPEC | 실측값 | 편차 | 공차폭 | 초과량 | 판정
구중심높이 | 11.07 +0.07/0 (11.07~11.14) | 11.34 mm | +0.20 mm | 0.07 mm | +0.20 mm (약3배) | ❌ NG
ø31.5 내경 | ø31.5 +0.15/0 | — | — | 0.15 mm | — | 측정 필요
ø26.08 내경 | ø26.08 +0.07/0 | — | — | 0.07 mm | — | 측정 필요
진원도 ø0.8 | ø0.8 A 이하 | — | — | — | — | 측정 필요
② 2죠우척 탄성변형 → 구중심높이 증가 메커니즘
단계 | 현상 | 상세 내용 | 영향 | 영향
STEP 1 | 2죠우척 Y방향(수직) 클램핑 | 상·하 조우가 소켓 OD를 Y방향으로 압축 → 소켓이 Y방향으로 납작해지며 X방향 팽창 |  |  | 탄성 압축 발생
STEP 2 | 가공 중 변형 상태 유지 | 압축 변형 상태에서 구면 보링·선삭 가공 → 공구는 변형된 형상 기준으로 절삭 ※ S45C Q&T: 탄성계수 높아 복원력 큼 |  |  | 변형 기준 가공
STEP 3 | 척 해제 → 탄성 복원 | Y방향 압축 해제 → 소켓 높이 방향 팽창 → 구중심높이 증가 실측: 11.07 기준 → 11.34 (+0.27mm 가공 中 변형) |  |  | 구중심높이 증가 +0.20mm 초과
가중 요인 | S45C Q&T 재질 특성 | • Q&T 후 항복강도 高 → 탄성 변형량 ↑ • 열처리 잔류응력 → 가공 후 추가 변형 가능 • 2죠우 구조 + 고강도재 조합 → 변형 최대화 |  |  | 복원량 최대
③ 변형량 추정 및 CNC 보정 기준
항목 | 수식/근거 | 추정값
실측 초과량 | 실측(11.34) - 공차상한(11.14) |  | +0.20 mm | 즉각 대응 필요
척 해제 복원량 추정 | 실측(11.34) - 정삭목표(11.07) = 클램핑 중 변형량 |  | 약 0.27 mm | S45C Q&T 고강도로 복원량 큼
초기 CNC 보정값 | 정삭 목표 = 공칭 - 복원량 = 11.07 - 0.20 = 10.87mm |  | 10.87 mm (초기) | 클램핑력 감소 후 재측정·재산출
클램핑력 감소 후 재산출 | 정삭 유압 50% 감소 → 복원량 감소 예상 |  | 0.10~0.15mm 예상 | 초물 3개 가공 후 CMM 실측 확인
목표 복원량 | 유압 감소 + 소프트조우 적용 후 |  | ≤ 0.05 mm | 구중심높이 11.07~11.14 안정화
④ 개선 대책 (우선순위 순)
순위 | 단계 | 대책 | 세부 내용 | 효과 | 비용 | 기간
★★★ | 즉시 | 정삭 유압압력 50% 감소 | 황삭: 정상 유압 유지 정삭: 50% 이하로 압력 감소 (예: 40bar→18~20bar) → 탄성변형량 감소 → 복원량 감소 | 복원량 50%↓ | 없음 | 즉시
★★★ | 즉시 | CNC 보정 정삭 목표 하향 | 정삭 목표 높이 = 11.07 - 복원량 초기 보정: 10.87mm 가공 → 척 해제 후 CMM 측정 → 보정값 확정 ※ 클램핑력 감소 후 재산출 필수 | 구중심높이 공차 내 진입 | 없음 | 즉시
★★★ | 즉시 | 척 해제 후 구중심높이 측정 | 현재 척 해제 후 측정 없음 → 정삭 후 척 해제 → CMM 측정 추가 구중심높이 + ø내경 동시 측정 복원량(ΔH) 기록 → 보정 피드백 | 불량 유출 즉시 차단 | 없음 | 즉시
★★ | 즉시 | 스프링 패스 추가 | 정삭 후 절삭깊이 0으로 1회 재통과 → 탄성변형 잔류재료 제거 → 진원도 + 높이 정밀도 동시 개선 | 진원도 개선 | 없음 | 즉시
★★ | 1~2주 | 소프트 조우 제작 | OD 곡률 맞춤 소프트 조우 제작 접촉각 120° 이상 확보 → 단위 클램핑압 분산 → 탄성변형 30~50% 감소 | 변형량 30~50%↓ | 소 | 1~2주
★★★ | 1개월 | 3죠우 유압척 교체 【근본】 | 2죠우 → 3죠우 유압척으로 교체 120° 균등 3방향 클램핑 Y방향 단독 압축 해소 → 타원·높이 변형 근본 해결 목표: 구중심높이 Cpk≥1.33 | 근본 해결 Cpk≥1.33 | 중 | 1개월
★ | 검토 | Q&T 공정 순서 재검토 | 현재: 가공 후 Q&T 또는 Q&T 후 가공? → Q&T 후 가공 시 잔류응력 추가 변형 가능 → 가공 공정 전 응력 이완 검토 (저온 어닐링 150~200℃) | 잔류응력↓ | 소~중 | 검토
⑤ 측정·관리 기준 (개선)
항목 | 현행 | 개선 | 판정 기준 | 빈도 |  | 담당
구중심높이 | 미측정 또는 샘플 | 척 해제 후 CMM 전수 | 11.07~11.14mm | 전수 | 품질팀 | 품질팀
복원량 ΔH | 미관리 | 정삭 전·후 측정 ΔH = 측정 - 목표 | ≤ 0.05mm 목표 | 초물 매 로트 | 품질팀 | 품질팀
ø31.5 내경 | — | CMM 측정 | 31.5~31.65mm | 전수 | 품질팀 | 품질팀
ø26.08 내경 | — | CMM 측정 | 26.08~26.15mm | 전수 | 품질팀 | 품질팀
진원도 | — | CMM | ø0.8 A 이하 | 전수 | 품질팀 | 품질팀
유압 압력 | 미관리 | 정삭/황삭 구분 기록 | 황삭 40bar 정삭 20bar 이하 | 일상 점검 | 설비팀 | 설비팀
⑥ 단계별 개선 효과 예측
지표 | 현행 | 즉시 대책 후 | 소프트조우 후 | 3죠우 교체 후 | 목표 | 확인
구중심높이 | 11.34mm (NG) | 11.15~11.20mm | 11.10~11.16mm | 11.07~11.13mm | 11.07~11.14 | CMM전수
복원량 ΔH | 0.27mm 추정 | 0.10~0.15mm | 0.05~0.08mm | 0.01~0.03mm | ≤0.05mm | CMM
구중심높이 Cpk | <0 (NG) | ≈0.5 | ≈1.0 | ≥1.33 | ≥1.33 | SPC
X-Y 타원편차 | 0.05~0.08mm | 0.03~0.05mm | 0.02~0.03mm | ≤0.01mm | ≤0.03mm | CMM
합격률 | 불량 | 70% 이상 | 90% 이상 | 99% 이상 | 100% | 전수검사
▶ 결론: 2죠우척 Y방향 압축 → 척 해제 시 탄성복원 → 구중심높이 증가 (+0.20mm 초과). 즉시: 정삭 유압 50%↓ + CNC 보정(-0.20mm) + 척 해제 후 CMM 전수측정. 근본: 3죠우 유압척 교체. S45C Q&T 고강도재 특성상 복원량이 크므로 보정값 정밀 관리 필수.