## 1.표지
GKO1808 소켓 내경 타원 발생 개선대책서 Rev.3
CMM 삼차원 측정 데이터 + 동영상 현장 검증 완전 반영
문서번호 | GKO1808-QI-003 Rev.3 | 작성일 | 2026-05-15 | 버전 | Rev.3
협력사 | 부경하이텍 | 품번 | GKO1808 | 품명 | 소켓(Socket)
내경공차 | ① ø30.83+0.05/0 ② ø9.2+0.05/0 ③ ø30.83+0.05/0 | 척 종류 | 2죠우 유압 척 | 측정 | CMM(삼차원)
개정 사유 | CMM 측정 데이터(26.05.12·14) 수치 반영 + 동영상 검증 결과 통합
■ 핵심 수치 요약 (CMM 실측 기반)
항목 | 실측값 | 의미
X-Y 내경 편차 (실측) | 0.05 ~ 0.08 mm | 실린더게이지 측정 (2026.05.14)
Y방향 내경 (실측 MAX) | 30.91 mm | 공차 상한 30.88mm → 0.03mm 초과
X방향 내경 (실측 MIN) | 30.80 mm | 공차 하한 30.83mm → 0.03mm 미달
CMM ① 내경 (AVG) | 30.886~30.908 mm | 전 로트 NG — 공차 상한 초과
CMM ② 내경 (AVG) | 9.204~9.268 mm | 일부 9.25 초과 NG
CNC 목표 보정 필요량 | Y방향 -0.06 ~ -0.08 mm | 정삭 목표치 하향 보정 권고
④ 길이 (이상 로트) | 203.2~203.5 mm | 공차 하한 204.77mm 미달 — 별도 조사

## 2.CMM측정데이터
■ GKO1808 소켓 CMM 측정 데이터 이력 (원본 반영)
[ SPEC ] ① ø30.83+0.05/0 ② ø9.2+0.05/0 ③ ø30.83+0.05/0 ④ 205.77±1.0 ⑤ 15.7°+3°/0 Y방향관리기준: ø30.88이하
No | 측정일자 | ①CMM ø30.83 +0.05/0 | ①판정 | ②CMM ø9.2 +0.05/0 | ②판정 | ③CMM ø30.83 +0.05/0 | ③판정 | ④길이 205.77±1 | ④판정 | ⑤각도 15.7°+3/0 | X방향 게이지 | Y방향 게이지 | X-Y차
[ 2026.05.12(CMM) ]
1 | 2026.05.12 | 30.8925 | NG | 9.2605 | NG | 30.8934 | NG | 206.3811 | OK | 16°23'54"
2 |  | 30.8829 | NG | 9.2717 | NG | 30.894 | NG | 206.23 | OK | 16°28'41"
3 |  | 30.8813 | NG | 9.2705 | NG | 30.8768 | OK | 206.2331 | OK | 16°23'41"
MAX |  | 30.8925 |  | 9.2717 |  | 30.894 |  | 206.3811
MIN |  | 30.8813 |  | 9.2605 |  | 30.8768 |  | 206.23
AVG |  | 30.8856 |  | 9.2676 |  | 30.8881 |  | 206.2814
판정 |  | NG |  | NG |  | NG |  | OK
[ 2026.05.14(CMM+게이지)_1차 ]
1 | 2026.05.14 | 30.8854 | NG | 9.2634 | NG | 30.8953 | NG | 206.5856 | OK |  | 30.84 | 30.9 | 0.06
2 |  | 30.941 | NG | 9.2119 | OK | 30.9046 | NG | 206.7691 | OK |  | 30.86 | 30.91 | 0.05
3 |  | 30.8963 | NG | 9.2412 | OK | 30.8941 | NG | 206.2741 | OK |  | 30.85 | 30.9 | 0.05
MAX |  | 30.941 |  | 9.2634 |  | 30.9046 |  | 206.7691
MIN |  | 30.8854 |  | 9.2119 |  | 30.8941 |  | 206.2741
AVG |  | 30.9076 |  | 9.2388 |  | 30.898 |  | 206.5429
판정 |  | NG |  | NG |  | NG |  | OK
[ 2026.05.14(CMM+게이지)_2차 ]
1 | 2026.05.14 | 30.8761 | OK | 9.2201 | OK | 30.8413 | OK | 203.2358 | NG |  | 30.81 | 30.88 | 0.07
2 |  | 30.8759 | OK | 9.2097 | OK | 30.8395 | OK | 203.5005 | NG |  | 30.8 | 30.88 | 0.08
3 |  | 30.8756 | OK | 9.1848 | NG | 30.8435 | OK | 203.5297 | NG |  | 30.81 | 30.88 | 0.07
MAX |  | 30.8761 |  | 9.2201 |  | 30.8435 |  | 203.5297
MIN |  | 30.8756 |  | 9.1848 |  | 30.8395 |  | 203.2358
AVG |  | 30.8759 |  | 9.2049 |  | 30.8414 |  | 203.422
판정 |  | OK |  | NG |  | OK |  | NG
■ CMM 데이터 분석 결과
① Y방향 내경 과대 |  |  | Y방향(게이지): 30.88~30.91mm → 공차상한 30.88mm 초과 (최대 +0.03mm 초과)
② X방향 내경 부족 |  |  | X방향(게이지): 30.80~30.86mm → 일부 공차하한 30.83mm 미달 가능성
③ X-Y 편차 확인 |  |  | 실측 X-Y 차이: 0.05~0.08mm → 타원 편차 CMM으로 정량 확인
④ CMM ① 전 로트 NG |  |  | CMM 측정 ① 항목: 전 측정일 NG — 공차상한 30.88mm 지속 초과
⑤ CMM ② NG |  |  | ø9.2 내경: 9.2605~9.2717mm → 공차상한 9.25mm 초과 NG 빈발
⑥ ④ 길이 이상 로트 |  |  | 2026.05.14 2차: 203.2~203.5mm → 공차하한 204.77mm 크게 미달 → 별도 원인 조사 필요
⑦ CNC 보정 필요량 |  |  | Y방향 복원량 0.06~0.08mm → 정삭 목표 내경을 0.06mm 하향 보정 권고

## 3.원인분석
■ 2죠우 유압 척 — Y방향 클램핑 탄성복원 메커니즘 (CMM 수치 확정)
CMM 실측: Y방향 내경 X방향보다 0.05~0.08mm 크게 측정 → 탄성복원으로 Y 팽창 확정
단계 | 현상 | 상세 (CMM 수치 포함) | 영향
STEP 1 | 유압 2죠우 척 Y방향(수직) 클램핑 | • 상·하 유압 조우가 소재 Y방향 압축 • 유압 방식이지만 2죠우 구조 → Y방향 단독 압축은 동일 • 동영상 확인: 수직 방향 파지 확인 | 탄성 압축 발생
STEP 2 | X방향 Poisson 팽창 | • Y압축 → X방향 포아송 팽창 • 가공 중: X내경 증가, Y내경 감소 (변형 상태) • 공구는 변형된 상태에서 원형 보링 | X방향 팽창
STEP 3 | 정삭=황삭 동일 유압압력 【동영상 확인: 핵심 가중 원인】 | • 동영상 검증: 정삭 시에도 황삭과 동일 유압압력 적용 • 탄성 변형량 최대 유지 → 복원량 최대 • CMM NG 전 로트: 정삭 클램핑력 미조정이 주 원인 | 【핵심 가중 원인】 탄성변형 최대
STEP 4 | 척 해제 → Y방향 탄성 복원 → 내경 증가 (CMM 수치 확인) | • Y방향: 압축 해제 → 탄성 복원 → ID_Y 증가 CMM실측: Y방향 30.88~30.91mm (공차상한 +0.03mm 초과) • X방향: 팽창 해제 → 수축 → ID_X 감소 CMM실측: X방향 30.80~30.86mm (하한 미달 가능) • X-Y 실측 편차: 0.05~0.08mm ← CMM 정량 확인 | Y↑ 팽창 = 과대 X↓ 수축 = 과소
결과 | 타원 불량 + 전 로트 NG | • CMM ①②③ 전 측정일 NG 확정 • Y방향 내경 최대 30.91mm (공차상한 0.03mm 초과) • CNC 보정 필요: 정삭 목표 -0.06mm 하향 • ④길이 이상 로트(203mm대) 별도 원인 조사 병행 필요 | 전 로트 NG 즉시 대책 필요
■ CMM 실측 기반 X-Y 방향 내경 변화 확정표
구분 | SPEC | X방향 실측 (게이지) | Y방향 실측 (게이지) | 판정
① 내경 (ø30.83+0.05/0) | 30.83 ~ 30.88mm | 30.80 ~ 30.86mm (일부 하한 미달) | 30.88 ~ 30.91mm (상한 초과) | ❌ Y방향 NG
X-Y 편차 (타원도) | — | — | X-Y = 0.05~0.08mm | ❌ 타원 확정
CNC 보정 권고 | — | — | ΔY = +0.06~0.08mm → 정삭 목표 -0.06mm 보정 | 즉시 적용 필요

## 4.개선대책_Rev3
■ 개선 대책 Rev.3 — CMM 실측 수치 기반 구체적 대책
CMM: Y방향 최대 30.91mm(+0.03 초과) / X-Y편차 0.05~0.08mm 실측 확정 → 아래 대책 즉시 적용
우선 | 단계 | 대책명 | 세부 내용 (CMM 실측값 기반) | 기대 효과 | 비용 | 기간 | 담당
★★★ | 즉시 | 정삭 유압압력 50% 이하 감소 (유압 조절밸브) | • 동영상 확인: 현재 황삭=정삭 동일 유압 → 즉시 변경 • 유압 압력 조절 밸브: 정삭 시 황삭 대비 50% 이하 예) 황삭 40bar → 정삭 18~20bar • CMM 실측 Y방향 복원량 0.06~0.08mm → 클램핑력 감소로 절반 이하 목표 • 조절 후 CMM 재측정 → 효과 확인 후 압력값 확정 | Y편차 30.91 → 30.88 이하 목표 | 없음 | 즉시 | 생산팀
★★★ | 즉시 | CNC 정삭 목표 내경 보정 (-0.06mm) | • CMM 실측 Y방향 복원량 ΔY = 0.06~0.08mm • 정삭 목표 내경 = 공칭 - ΔY = 30.83 - 0.06 = 30.77mm로 보정 (클램핑 중 가공 → 해제 후 30.83~30.88 도달 목적) • 초물 3개 가공 후 CMM 측정 → ΔY 재확인 → 보정값 미세 조정 • 클램핑력 감소 후 ΔY 재측정 → 보정값 재산출 필수 | 해제 후 내경 공차 내 진입 | 없음 | 즉시 | 생산기술
★★★ | 즉시 | 척 해제 후 CMM 전수 측정 (4방향) | • 동영상 확인: 현재 척 해제 후 측정 없음 → 즉시 추가 • 측정 방향: X방향(0°) / Y방향(90°) / 45° / 135° 4방향 • 판정: 전 방향 30.83~30.88mm AND 진원도(최대-최소) ≤0.03mm • ΔY = Y측정값 - 정삭목표 기록 → CNC 보정 피드백에 활용 | 불량 유출 즉시 차단 | 없음 | 즉시 | 품질팀
★★★ | 즉시 | 스프링 패스 추가 | • 정삭 후 절삭깊이 0으로 공구 1회 재통과 • 진원도 추가 개선 0.01~0.02mm • 클램핑력 감소 후에도 잔류 탄성변형 여유재료 제거 | 진원도 0.03 이하 목표 | 없음 | 즉시 | 생산팀
★★ | 즉시 | ② ø9.2 내경 별도 보정 | • CMM ②: 9.2605~9.2717mm → 공차상한 9.25mm 초과 확인 • ø9.2 내경도 별도 CNC 보정 필요 (현재 평균 약 +0.02mm 초과) • 정삭 목표 = 9.2 - 0.02 = 9.18mm로 보정 후 CMM 재확인 | ② 내경 NG 해소 | 없음 | 즉시 | 생산기술
★★ | 긴급 조사 | ④ 길이 이상 원인 조사 (203mm대) | • 2026.05.14 2차 로트 ④길이: 203.2~203.5mm 공차: 204.77~206.77mm → 1.3mm 이상 미달 (중대 이탈) • 해당 로트 전수 격리 후 별도 원인 조사 실시 • 원인: 공구 마모, 셋업 오류, 소재 불량 등 조사 • CMM 5.14 1차 로트 ④: 206.2~206.8mm (정상) → 로트 간 차이 조사 | 해당 로트 격리·조사 | 없음 | 긴급 | 품질팀
★★ | 1~2주 | 전용 소프트 조우 제작 | • 소재 OD와 동일 반경 호형으로 조우 내면 보링 • 접촉각 120° 이상 → 단위 클램핑압 분산 • X-Y 편차 0.05~0.08 → 0.02~0.03mm 수준으로 감소 목표 | X-Y편차 50% 감소 | 소 | 1~2주 | 생산기술
★★★ | 1개월 | 3죠우 유압 척 교체 (근본 해결) | • 현재 2죠우 유압 척 → 3죠우 유압 척으로 변경 • 120° 균등 3방향 클램핑 → Y방향 단독 압축 근본 해소 • 유압 방식 유지로 반복 클램핑 정밀도 확보 • 목표: CMM 전 항목 OK / X-Y편차 0.01mm 이하 / Cpk≥1.33 | 타원 근본 해소 Cpk≥1.33 | 중 | 1개월 | 생산기술

## 5.CNC보정기준
■ CNC 보정 가공 기준 (CMM 실측 기반)
CMM 실측 Y방향 탄성복원량 ΔY = 0.06~0.08mm → 정삭 목표 내경 하향 보정 필수
[ ① ø30.83 내경 보정 기준 ]
항목 | 내용 | 산출 근거
공칭 치수 | ø30.83mm | SPEC 기준
공차 | 0 ~ +0.05mm | 30.83 ~ 30.88mm
CMM 실측 Y복원량(ΔY) | 0.06 ~ 0.08mm | 2026.05.14 측정
현행 정삭 목표 | ≒ 30.83mm | 클램핑 중 목표
개선 정삭 목표 (초기) | 30.83 - 0.06 = 30.77mm | 클램핑 중 가공 → 해제 후 30.83~30.88 목표
유압압력 50% 감소 후 ΔY | 재측정 필요 (목표 0.02~0.03mm) | 클램핑력 감소 → 복원량 감소
최종 보정값 확정 절차 | 초물 3개 가공 → CMM 측정 → ΔY 재산출 → 보정값 미세 조정 | 매 로트 초물 확인
[ ② ø9.2 내경 보정 기준 ]
항목 | 내용 | 산출 근거
공칭 치수 | ø9.2mm | SPEC 기준
공차 | 0 ~ +0.05mm | 9.20 ~ 9.25mm
CMM 실측 평균 | 9.204 ~ 9.268mm (NG) | 일부 9.25 초과
초과량 추정 | 약 +0.01~0.02mm | 9.26-9.25=0.01 초과
개선 정삭 목표 | 9.2 - 0.02 = 9.18mm (초기) | 해제 후 9.2~9.25 목표
확정 절차 | 초물 CMM 측정 → 재산출 | ø30.83과 동시 진행
[ ④ 길이 이상 로트 조사 항목 (2026.05.14 2차: 203mm대) ]
이상 측정값 | 203.2 ~ 203.5mm | 정상: 204.77~206.77mm → 약 1.3mm 미달
격리 조치 | 해당 로트 전수 격리 | 출하 보류 → 원인 확인 후 결정
조사 항목 ① | 공구 마모·파손 여부 | 절삭공구 인선 확인
조사 항목 ② | 셋업 기준 오류 | 원점 설정·공구 옵셋 재확인
조사 항목 ③ | 소재 길이 불량 | 원자재 수입검사 이력 확인
재발 방지 | 원인 확정 후 FMEA 추가 | 별도 시정조치 보고서 작성

## 6.실행계획_효과
■ 실행 계획 및 효과 확인 Rev.3
[ 주차별 실행 계획 ]
대책 항목 | 담당 | 즉시 | 1주 | 2주 | 3주 | 4주 | 2M | 3M
정삭 유압압력 50% 감소 (조절밸브 설정) | 생산팀 | ● | ● | ● | ● | ● | ● | ●
CNC 정삭 목표 내경 보정 (-0.06mm 초기) | 생산기술 | ● | ● | ● | ● | ● | ● | ●
척 해제 후 CMM 4방향 전수 측정 추가 | 품질팀 | ● | ● | ● | ● | ● | ● | ●
스프링 패스 추가 (정삭 후 1회) | 생산팀 | ● | ● | ● | ● | ● | ● | ●
② ø9.2 내경 별도 CNC 보정 | 생산기술 | ● | ● | ● | ● | ●
④ 길이 이상 로트 격리·원인 조사 | 품질팀 | ● | ●
소프트 조우 제작·적용 | 생산기술 |  | ○ | ●
3죠우 유압 척 발주·교체 | 생산기술 |  |  | ○ | ●
작업표준·검사기준·FMEA 개정 | 품질팀 |  | ○ | ● | ●
유압압력 조절밸브 봉인·라벨 | 설비팀 | ●
Cpk SPC 관리체계 구축 | 품질팀 |  |  |  |  | ○ | ●
[ 개선 효과 확인 지표 (CMM 실측 기준) ]
지표 | 현행 (CMM실측) | 즉시대책후 | 소프트조우 | 3죠우교체 | 목표 | 방법
Y방향 내경 (게이지) | 30.88~30.91mm NG | 30.84~30.88 | 30.83~30.87 | 30.83~30.86 | 30.83~30.88 | CMM전수
X-Y 편차 (타원도) | 0.05~0.08mm | 0.03~0.05 | 0.02~0.03 | 0.01 이하 | ≤0.03mm | CMM전수
CMM ① 합격률 | 전 로트 NG | 70% 이상 | 90% 이상 | 99% 이상 | 100% | CMM전수
CMM ② 합격률 | 일부 NG | 80% 이상 | 95% 이상 | 99% 이상 | 100% | CMM전수
진원도 (최대-최소) | 0.05~0.08mm | ≤0.05 | ≤0.03 | ≤0.01 | ≤0.03mm | CMM전수
Cpk (내경 ①) | <1.0 | ≥1.0 | ≥1.17 | ≥1.33 | ≥1.33 | SPC
고객 클레임 | 발생 | 0건 목표 | 0건 목표 | 0건 | 0건 | 이력관리

## 7.재발방지_승인
■ 재발 방지 대책 및 결론 Rev.3
[ CMM + 동영상 검증 통합 결론 ]
확정 원인 | 2죠우 유압 척의 Y방향(수직) 압축 클램핑 → 척 해제 시 탄성 복원 → Y방향 내경 증가
CMM 수치 확정 | Y방향 내경 실측 30.88~30.91mm (공차상한 +0.03 초과) / X-Y 편차 0.05~0.08mm
가중 원인 ① | 정삭=황삭 동일 유압압력 (동영상 확인) → 탄성변형 최대 → 복원량 최대 → NG 심화
가중 원인 ② | 척 해제 후 CMM 측정 없음 (동영상 확인) → 탄성복원 불량 검출 불가 → 불량 유출
추가 이상 | ④ 길이 203mm대 로트: 별도 원인 조사 필요 (셋업 오류/공구 마모 등)
즉시 조치 | ① 정삭 유압 50% 감소 ② 정삭 목표 -0.06mm 보정 ③ CMM 전수 측정 ④ 스프링 패스
근본 해결 | 3죠우 유압 척 교체 → 120° 균등 클램핑 → 타원 발생 근본 해소
[ 재발 방지 관리 계획 ]
관리 항목 | 개정 내용 | 시점 | 담당
작업표준서 | 정삭 유압압력 기준값 명기 / 정삭 목표 내경 보정값 명기 2단 클램핑법 + 스프링 패스 필수 절차 추가 | 1주 | 생산기술
검사기준서 | CMM 4방향 측정 / 척 해제 후 전수 측정 필수 진원도 ≤0.03mm 판정 기준 / ΔY 기록 양식 추가 | 1주 | 품질팀
공정 FMEA | 2죠우 유압 척 탄성변형 고장모드 추가 정삭 동일 클램핑력 → 복원 최대 모드 추가 | 2주 | 품질팀
유압 설비 관리 | 정삭 압력 설정값 라벨 부착 / 조절밸브 봉인 유압압력 일상 점검 추가 | 1주 | 설비팀
④ 길이 이상 로트 | 격리 → 원인 조사 → 시정조치 보고서 셋업/공구/소재 전 항목 조사 | 긴급 | 품질팀
수평 전개 | 2죠우 척 전 품종 동일 검토 유압압력 정삭/황삭 구분 전수 확인 | 1개월 | 품질팀
[ 검토 및 승인 ]
구분 | 작성 | 검토 | 승인 | 비고
성명
서명
일자 |  |  |  | 2026.05.15