## 1.표지_현황
GKO1808 소켓 내경 타원 발생 개선대책서
2죠우 척(2-Jaw Chuck) 클램핑 변형 → 내경 Y방향 타원화 원인 분석 및 대책
버전 | GKO1808-QI-002 |  | 2026-05-15 |  | Rev.1
품명 | 부경하이텍 |  | GKO1808 |  | 소켓(Socket)
문서구분 | +0.05 / 0 mm |  | 삼차원측정기(CMM) |  | 개선대책서
승인 | 2죠우 척 Y방향 클램핑 탄성변형 |  | 품질관리팀
■ 부적합 현황 및 CMM 측정 결과
항목 | 내용 | 측정방향 | CMM 편차 | 공차 | 판정
불량유형 | 소켓 내경 타원 발생 (진원도 불량) | Y방향 (수직, 조우 방향) | 0.05 ~ 0.08 mm | +0.05 / 0 | ❌ 불량
X방향 편차 | 조우 직각방향 — Poisson 수축 | X방향 (수평) | 0.05 ~ 0.08 mm | +0.05 / 0 | ⚠ 경계
Y방향 편차 | 조우 방향 — 탄성 복원 후 팽창 | Y방향 (수직) | X보다 크게 초과 | +0.05 / 0 | ❌ 초과
클램핑방식 | CNC 선반 2죠우 척 | — | — | — | 원인
측정방법 | 삼차원 측정기 (CMM) | 4방향 이상 | — | 진원도 ≤0.03 | 기준

## 2.원인분석
■ 2죠우 척 클램핑 변형 메커니즘 — 원인 분석
단계 | 현상 | 상세 설명 | 영향
STEP 1 | 2죠우 척 Y방향 클램핑 | 상·하 2개 조우가 소재를 Y방향(수직)으로 압축 → 소재 OD_Y 감소, 내경 ID_Y도 압축되어 감소 | 탄성 압축 발생
STEP 2 | Poisson 효과 (X방향 팽창) | Y방향 압축에 의한 포아송 반응 → X방향(수평)은 구속 없으므로 소재 팽창 → ID_X 증가 | X방향 팽창
STEP 3 | 클램핑 상태에서 내경 보링 가공 | 변형된(Y압축·X팽창) 상태의 소재를 기준으로 원형 보링 → 공구 궤적은 원형이나 소재는 이미 변형 중 | 가공 기준 오류
STEP 4 | 척 해제 → 탄성 복원 | Y방향: 압축 해제 → 탄성 복원 → ID_Y 증가 (팽창) ※ 공차 상한 +0.05mm 초과 → 불량 X방향: 팽창 해제 → 수축 → ID_X 감소 | Y방향 내경 과대
결과 | 타원형 내경 불량 확정 | ID_Y > ID_X → 타원 발생 Y방향 내경 = 공차 상한 초과 → GKO1808 부적합 X방향 내경 = 하한 미달 가능성 | 공차 이탈
■ Y방향 클램핑 시 내경 변화 요약
구분 | 클램핑 중 (가공 시) | 척 해제 후 (완성품) | 판정
Y방향 내경 (조우 압축 방향) | 압축 → ID_Y 감소 (공구는 목표치로 가공) | 탄성 복원 → ID_Y 증가 → 목표치 + ΔY | ❌ 공차 상한 초과
X방향 내경 (조우 직각 방향) | Poisson 팽창 → ID_X 증가 (공구는 목표치로 가공) | 수축 → ID_X 감소 → 목표치 - ΔX | ⚠ 공차 하한 주의
진원도 (타원 편차) | Y>X 또는 X>Y 변형 상태 | Y방향 > X방향 타원 형상 고착 | ❌ 진원도 불량

## 3.개선대책
■ 단계별 개선 대책
단계 | 대책명 | 세부 내용 | 기대효과 | 비용 | 기간 | 담당
즉시 (당일) | 정삭 클램핑력 50% 감소 | • 황삭: 정상 클램핑 • 정삭: 클램핑 토크 50%로 감소 → 탄성 변형량 감소 → 복원량 감소 | Y방향 편차 30~50% 감소 | 없음 | 즉시 | 생산팀
즉시 (당일) | 스프링 패스 (Spring Pass) 추가 | • 정삭 후 절삭깊이 0으로 공구 재통과 • 가공 중 탄성변형 여유재료 제거 → 진원도 개선 | 진원도 개선 0.03mm 이하 목표 | 없음 | 즉시 | 생산팀
1~2주 | 소프트 조우 (Soft Jaw) 제작 | • 소재 OD와 동일 반경으로 조우 내면 가공 • 접촉면적 최대화 → 단위압력 감소 • 접촉각 90° 이상 확보 | 클램핑 편차 균등화 | 소 | 1~2주 | 생산기술
1~2주 | CNC 보정 가공 적용 | • 정삭 후 척 해제 → CMM 측정 • Y방향 복원량(ΔY) 측정 • 정삭 목표치 = 공칭 - ΔY 로 보정 예) ΔY=0.04mm → 목표치 -0.04 설정 | 보정 후 공차 만족 | 없음 | 즉시 ~1주 | 생산기술
1개월 | 3죠우 척으로 교체 ★핵심 | • 120° 균등 3방향 클램핑 • Y방향 단독 압축 → 3방향 균등 압축으로 변경 • 탄성 변형 방향성 소멸 → 타원 발생 근본 해소 • 원형 소재에 가장 적합한 척 방식 | 타원 불량 근본 해소 Cpk≥1.33 | 중 | 1개월 | 생산기술
3개월 | 콜렛 척 도입 검토 | • 360° 균등 면 클램핑 • 런아웃 ±0.003mm 이하 • OD 치수 편차 허용 좁음 → 소재 관리 필요 | 최고 정밀도 진원도 확보 | 대 | 3개월 | 생산기술

## 4.절삭조건_측정기준
■ 최적 절삭 조건 및 측정 관리 기준
[ 절삭 조건 개선안 ]
항목 | 현행 | 황삭 개선 | 정삭 개선 | 비고
클램핑 토크 | — | 100% (정상) | 50% 이하로 감소 | 핵심 개선
절삭 깊이 | — | 0.3 ~ 0.5 mm | 0.05 ~ 0.10 mm | 진원도 확보
이송 속도 | — | 정상 | 감속 적용 | 절삭력 최소화
스프링 패스 | 미실시 | — | 절삭깊이 0, 1회 추가 | 필수 적용
공구 돌출량 | — | 3D 이하 | 3D 이하 | D=공구경
절삭유 | — | 충분 공급 | 충분 공급 | 열변형 방지
[ CMM 측정 관리 기준 — 개선 ]
측정항목 | 현행 | 개선 기준 | 측정시점 | 판정기준
내경 측정 방향 | 1방향 | 4방향 이상 (0°/45°/90°/135°) | 공정 중 + 완성품 | 전 방향 +0.05/0 만족
진원도 계산 | 미실시 | 최대내경 - 최소내경 = 진원도 | 완성품 전수 | ≤ 0.03 mm
Y방향 복원량(ΔY) | 미관리 | ΔY = 완성내경Y - 목표 가공 보정값으로 활용 | 로트 초물 | ΔY ≤ 0.02 mm 목표
측정 빈도 | 샘플 | 전수 CMM 측정 | 완성품 | 불합격 즉시 피드백
척 해제 전·후 비교 | 미실시 | 해제 전/후 측정 비교 → 탄성복원량 관리 | 로트별 초물 | 복원량 기록·관리

## 5.실행계획_효과확인
■ 실행 계획 (Action Plan) 및 효과 확인
[ 주차별 실행 계획 ]
대책 항목 | 담당 | 1주차 | 2주차 | 3주차 | 4주차 | 2개월 | 3개월
정삭 클램핑력 50% 감소 | 생산팀 | ● | ● | ● | ● | ● | ●
스프링 패스 추가 | 생산팀 | ● | ● | ● | ● | ● | ●
기존 재공품 CMM 전수 선별 | 품질팀 | ●
소프트 조우 제작·적용 | 생산기술 | ○ | ● | ●
CNC 보정값 설정·적용 | 생산기술 | ○ | ● | ●
CMM 4방향 측정 기준 적용 | 품질팀 | ● | ● | ● | ● | ● | ●
3죠우 척 발주·교체 | 생산기술 |  |  | ○ | ●
작업표준서·FMEA 개정 | 품질팀 |  | ○ | ●
콜렛 척 도입 검토 | 생산기술 |  |  |  |  | ○ | ●
Cpk 관리체계 구축 | 품질팀 |  |  |  |  | ○ | ●
[ 개선 효과 확인 지표 ]
관리 지표 | 현행 | 즉시 대책 후 | 소프트조우 후 | 3죠우 교체 후 | 목표 | 확인방법 | 확인주기
Y방향 내경 편차 | +0.05 초과 | +0.03~0.04 | +0.02~0.03 | 0.01 이하 | +0.05/0 내 | CMM | 전수
진원도 (X-Y 편차) | 0.05~0.08mm | 0.04~0.06mm | 0.02~0.04mm | 0.01~0.02mm | ≤0.03mm | CMM | 전수
내경 공차 합격률 | 불량 다수 | 70% 이상 | 90% 이상 | 99% 이상 | 100% | CMM | 전수
공정능력 Cpk | < 1.0 | ≥ 1.0 | ≥ 1.17 | ≥ 1.33 | ≥ 1.33 | SPC | 월 1회
고객 클레임 | 발생 | 0건 목표 | 0건 목표 | 0건 | 0건 | 이력관리 | 월 1회

## 6.재발방지_승인
■ 재발 방지 대책 및 결론
[ 핵심 원인 및 결론 ]
확정 원인: CNC 선반 2죠우 척이 Y방향(수직)으로 소재를 압축 클램핑
변형 기전: Y방향 압축 → 가공 후 척 해제 시 탄성 복원 → Y방향 내경 증가(팽창)
불량 결과: Y방향 내경 = 공차 상한 +0.05mm 초과 → GKO1808 내경 부적합
근본 해결: 2죠우 척 → 3죠우 척 교체로 120° 균등 클램핑 확보
즉시 조치: 정삭 클램핑력 50% 감소 + 스프링 패스 + CNC 보정 가공 적용
[ 재발 방지 관리 계획 ]
관리 항목 | 개정/추가 내용 | 적용 시점 | 담당
작업표준서 | 정삭 클램핑 토크 기준값 명기 2단 가공법(황삭/정삭) 절차 추가 스프링 패스 필수 실시 명기 | 1주 이내 | 생산기술
검사기준서 | CMM 4방향 측정 및 진원도 기록 내경 + 진원도 동시 판정 기준 추가 | 1주 이내 | 품질팀
공정 FMEA | 2죠우 척 탄성변형 고장모드 추가 탄성복원 → 내경 과대 영향 반영 | 2주 이내 | 품질팀
관리 계획서 | 진원도 공정능력(Cpk) 관리 항목 추가 척 조우 마모 점검 주기 명기 | 1개월 | 품질팀
수평 전개 | 2죠우 척 사용 전 품종 동일 검토 소프트 조우/3죠우 교체 확대 적용 | 1개월 | 생산기술
[ 검토 및 승인 ]
구분 | 작성 | 검토 | 승인 | 비고
성명
서명
일자 |  |  |  | 2026.05.15